## result
Розрахунок хімічного складу розплавів порід , що утоврюються при заданих умовах термообробки
Назва матеріалу | K2O–Al2O3–SiO2 | [17 empty] | Na2O–Al2O3–SiO2 | [17 empty] | Сумарний вміст оксидів в твердій фазі,% |  |  |  | Вміст оксидів у складі породи, % |  |  |  | Вміст оксидів у складі розплаву, %
| Темпе-ратура,оС | Сума R2O | Коефіцієнт K2O/R2O | Кількість твердої фази по діаграмі, % | Склад твердої фази, % |  |  |  |  | Кількість твердої фази з урахуванням коефіцієнту,% | Склад твердої фази з урахуванням коефіцієнту, % |  |  |  |  | Вміст оксидів в твердій фазі, % |  |  | Коефіцієнт Na2O/R2O | Кількість твердої фази по діаграмі, % | Склад твердої фази, % | [5 empty] | Кількість твердої фази з урахуванням коефіцієнту,% | Склад твердої фази з урахуванням коефіцієнту, % | [5 empty] | Вміст оксидів в твердій фазі, %
[5 empty] | A | S | KAS4 | KAS6 | A3S2 |  | A | S | KAS4 | KAS6 | A3S2 | K2O | Al2O3 | SiO2 |  |  | A | S | A3S2 | N2AS2 | NAS2 | NAS6 |  | A | S | A3S2 | N2AS2 | NAS2 | NAS6 | Na2O | Al2O3 | SiO2 | SiO2 | Al2O3 | K2O | Na2O | SiO2 | Al2O3 | K2O | Na2O | SiO2 | Al2O3 | K2O | Na2O | TiO2 | Fe2O3 | MnO | MgO | CaO | P2O5 | Сума
New material | 1100 | 10.43 | 0.8389261 | 100 | 0 | 0 | 12.22 | 45.55 | 42.23 | 83.89261 | 0 | 0 | 10.25168 | 38.21309 | 35.42785 | 8.677966 | 34.82908 | 40.38556 | 0.1610738 | 22.82 | 21.82 | 0 | 0 | 0 | 1 | 0 | 3.675705 | 3.514631 | 0 | 0 | 0 | 0.1610738 | 0 | 0.03514631 | 3.572424 | 0.06813423 | 40.4537 | 38.4015 | 8.677966 | 0.03514631 | 47.15 | 39.88 | 8.75 | 1.68 | 6.696301 | 1.4785 | 0.07203388 | 1.644854 | 1.57 | 0.5 | 0.01 | 0.34 | 0.01 | 0.11 | 12.43169
| 1150 | 10.43 | 0.8389261 | 75.89999 | 0 | 0 | 35.8 | 0 | 40.1 | 63.67449 | 0 | 0 | 30.03356 | 0 | 33.64094 | 6.481241 | 31.16667 | 26.02658 | 0.1610738 | 20 | 20 | 0 | 0 | 0 | 0 | 0 | 3.221476 | 3.221476 | 0 | 0 | 0 | 0 | 0 | 0 | 3.221476 | 0 | 26.02658 | 34.38815 | 6.481241 | 0 | 47.15 | 39.88 | 8.75 | 1.68 | 21.12342 | 5.491852 | 2.268759 | 1.68 | 1.57 | 0.5 | 0.01 | 0.34 | 0.01 | 0.11 | 33.10403
| 1200 | 10.43 | 0.8389261 | 74 | 0 | 0 | 34 | 0 | 40 | 62.08054 | 0 | 0 | 28.52349 | 0 | 33.55704 | 6.155369 | 30.75369 | 25.17147 | 0.1610738 | 17.5 | 17.5 | 0 | 0 | 0 | 0 | 0 | 2.818792 | 2.818792 | 0 | 0 | 0 | 0 | 0 | 0 | 2.818792 | 0 | 25.17147 | 33.57248 | 6.155369 | 0 | 47.15 | 39.88 | 8.75 | 1.68 | 21.97853 | 6.307522 | 2.594631 | 1.68 | 1.57 | 0.5 | 0.01 | 0.34 | 0.01 | 0.11 | 35.10068
| 1250 | 10.43 | 0.8389261 | 71.9 | 0 | 0 | 32.5 | 0 | 39.4 | 60.31879 | 0 | 0 | 27.2651 | 0 | 33.05369 | 5.883808 | 30.09837 | 24.33661 | 0.1610738 | 16 | 16 | 0 | 0 | 0 | 0 | 0 | 2.577181 | 2.577181 | 0 | 0 | 0 | 0 | 0 | 0 | 2.577181 | 0 | 24.33661 | 32.67556 | 5.883808 | 0 | 47.15 | 39.88 | 8.75 | 1.68 | 22.81339 | 7.204441 | 2.866192 | 1.68 | 1.57 | 0.5 | 0.01 | 0.34 | 0.01 | 0.11 | 37.10402
| 1300 | 10.43 | 0.8389261 | 70.2 | 0 | 0 | 31 | 0 | 39.2 | 58.89262 | 0 | 0 | 26.00671 | 0 | 32.88591 | 5.612248 | 29.68396 | 23.59641 | 0.1610738 | 14 | 14 | 0 | 0 | 0 | 0 | 0 | 2.255033 | 2.255033 | 0 | 0 | 0 | 0 | 0 | 0 | 2.255033 | 0 | 23.59641 | 31.93899 | 5.612248 | 0 | 47.15 | 39.88 | 8.75 | 1.68 | 23.55359 | 7.941011 | 3.137752 | 1.68 | 1.57 | 0.5 | 0.01 | 0.34 | 0.01 | 0.11 | 38.85235
| 1350 | 10.43 | 0.8389261 | 32.5 | 25 | 0 | 7.5 | 0 | 0 | 27.2651 | 20.97315 | 0 | 6.291946 | 0 | 0 | 1.357802 | 22.44295 | 3.464345 | 0.1610738 | 12 | 12 | 0 | 0 | 0 | 0 | 0 | 1.932886 | 1.932886 | 0 | 0 | 0 | 0 | 0 | 0 | 1.932886 | 0 | 3.464345 | 24.37584 | 1.357802 | 0 | 47.15 | 39.88 | 8.75 | 1.68 | 43.68566 | 15.50416 | 7.392198 | 1.68 | 1.57 | 0.5 | 0.01 | 0.34 | 0.01 | 0.11 | 70.80202
Вміст оксидів в розплаві перерахований на 100 %
[42 empty] | Матеріал |  | Т, оС | Вміст оксидів, мас. % | [9 empty] | Сума
[45 empty] | SiO2 | Al2O3 | K2O | Na2O | TiO2 | Fe2O3 | MnO | MgO | CaO | P2O5
[42 empty] | New material |  | 1100 | 53.86477 | 11.893 | 0.5794377 | 13.23114 | 12.62902 | 4.02198 | 0.0804396 | 2.734946 | 0.0804396 | 0.8848355 | 100
[44 empty] | 1150 | 63.8092 | 16.58968 | 6.853422 | 5.074911 | 4.742625 | 1.51039 | 0.0302078 | 1.027065 | 0.0302078 | 0.3322858 | 100
[44 empty] | 1200 | 62.61568 | 17.9698 | 7.391967 | 4.786231 | 4.472847 | 1.424474 | 0.02848947 | 0.9686421 | 0.02848947 | 0.3133842 | 100
[44 empty] | 1250 | 61.48495 | 19.41687 | 7.724747 | 4.527811 | 4.231347 | 1.347563 | 0.02695126 | 0.9163427 | 0.02695126 | 0.2964638 | 100
[44 empty] | 1300 | 60.62333 | 20.43894 | 8.076092 | 4.324062 | 4.040939 | 1.286923 | 0.02573846 | 0.8751078 | 0.02573846 | 0.2831231 | 100
[44 empty] | 1350 | 61.70115 | 21.89791 | 10.44066 | 2.372814 | 2.217451 | 0.7061946 | 0.01412389 | 0.4802123 | 0.01412389 | 0.1553628 | 100