## Курьяновский
Розрахунок хімічного складу розплавів порід , що утоврюються при заданих умовах термообробки
Назва матеріалу | Na2O-Al2O3-SiO2 | [17 empty] | К2O-Al2O3-SiO2 | [15 empty] | Сумарний вміст оксидів в твердій фазі,% |  |  |  | Вміст оксидів у складі породи, % |  |  |  | Вміст оксидів у складі розплаву, % | [10 empty] | SiO2 | Al2O3 | Na2O | K2O | TiO2 | Fe2O3 | MnO | MgO | CaO | P2O5 | Сума
[54 empty] | 80.03 | 15.04 | 0.2 | 0.2 | 0.38 | 0.05 | 0.05 | 0.1 | 0.12 | 0.09 | 96.26
| Темпе-ратура, оС | Сума R2O | Коефіцієнт Na2O/R2O | Кількість твердої фази по діаграмі, % | Склад твердої фази, % |  |  |  |  | Кількість твердої фази з урахуванням коефіцієнту,% | Склад твердої фази з урахуванням коефіцієнту, % |  |  |  |  | Вміст оксидів в твердій фазі, % |  |  | Коефіцієнт К2O/R2O | Кількість твердої фази по діаграмі, % | Склад твердої фази, % |  |  |  |  | Кількість твердої фази з урахуванням коефіцієнту,% |  | Склад твердої фази з урахуванням коефіцієнту, % |  |  |  | Вміст оксидів в твердій фазі, % | [21 empty] | 83.13941 | 15.62435 | 0.2077706 | 0.2077706 | 0.3947642 | 0.05194266 | 0.05194266 | 0.1038853 | 0.1246624 | 0.09349678 | 100
[5 empty] | А | NAS2 | NАS6 | S | A3S2 |  | А | NAS2 | NАS6 | S | A3S2 | Na2O | Al2O3 | SiO2 |  |  | А | КАS6 | КАS4 | S | A3S2 |  | А | КАS6 | КАS4 | S | A3S2 | К 2O | Al2O3 | SiO2 | Na2O | K2O | Al2O3 | SiO2 | Na2O | K2O | Al2O3 | SiO2 | Na2O | K2O | Al2O3 | SiO2 | TiO2 | Fe2O3 | MnO | MgO | CaO | P2O5 | Сума
K3-K4 плагиоклаз-серицитовая порода | 1100 | 10.43 | 0.1610738 | 22.82 | 21.82 | 1 | 0 | 0 | 0 | 3.675705 | 3.514631 | 0.1610738 | 0 | 0 | 6.383782e-16 | 0.03513873 | 3.572437 | 0.06812874 | 0.8389262 | 100 | 0 | 45.55 | 12.22 | 0 | 42.23 | 83.89262 | 0 | 38.21309 | 10.25168 | 0 | 35.42785 | 8.678558 | 34.82915 | 40.38491 | 0.03513873 | 8.678558 | 38.40158 | 40.45304 | 1.68 | 8.75 | 39.88 | 47.15 | 1.644861 | 0.0714416 | 1.478417 | 6.696958 | 1.57 | 0.5 | 0.01 | 0.34 | 0.01 | 0.11 | 12.43168
| 1150 | 10.43 | 0.1610738 | 20 | 20 | 0 | 0 | 0 | 0 | 3.221477 | 3.221477 | 0 | 0 | 0 | 0 | 0 | 3.221477 | 0 | 0.8389262 | 75.9 | 0 | 0 | 35.8 | 0 | 40.1 | 63.6745 | 0 | 0 | 30.03356 | 0 | 33.64094 | 6.481273 | 31.16784 | 26.02538 | 0 | 6.481273 | 34.38932 | 26.02538 | 1.68 | 8.75 | 39.88 | 47.15 | 1.68 | 2.268727 | 5.490679 | 21.12462 | 1.57 | 0.5 | 0.01 | 0.34 | 0.01 | 0.11 | 33.10403
| 1200 | 10.43 | 0.1610738 | 17.5 | 17.5 | 0 | 0 | 0 | 0 | 2.818792 | 2.818792 | 0 | 0 | 0 | 0 | 0 | 2.818792 | 0 | 0.8389262 | 74 | 0 | 0 | 34 | 0 | 40 | 62.08054 | 0 | 0 | 28.52349 | 0 | 33.55705 | 6.155399 | 30.75488 | 25.17026 | 0 | 6.155399 | 33.57367 | 25.17026 | 1.68 | 8.75 | 39.88 | 47.15 | 1.68 | 2.594601 | 6.306328 | 21.97974 | 1.57 | 0.5 | 0.01 | 0.34 | 0.01 | 0.11 | 35.10067
| 1250 | 10.43 | 0.1610738 | 16 | 16 | 0 | 0 | 0 | 0 | 2.577181 | 2.577181 | 0 | 0 | 0 | 0 | 0 | 2.577181 | 0 | 0.8389262 | 71.9 | 0 | 0 | 32.5 | 0 | 39.4 | 60.31879 | 0 | 0 | 27.2651 | 0 | 33.05369 | 5.883837 | 30.09955 | 24.3354 | 0 | 5.883837 | 32.67673 | 24.3354 | 1.68 | 8.75 | 39.88 | 47.15 | 1.68 | 2.866163 | 7.203266 | 22.8146 | 1.57 | 0.5 | 0.01 | 0.34 | 0.01 | 0.11 | 37.10403
| 1300 | 10.43 | 0.1610738 | 14 | 14 | 0 | 0 | 0 | 0 | 2.255034 | 2.255034 | 0 | 0 | 0 | 0 | 0 | 2.255034 | 0 | 0.8389262 | 70.2 | 0 | 0 | 31 | 0 | 39.2 | 58.89262 | 0 | 0 | 26.00671 | 0 | 32.88591 | 5.612276 | 29.68515 | 23.59519 | 0 | 5.612276 | 31.94018 | 23.59519 | 1.68 | 8.75 | 39.88 | 47.15 | 1.68 | 3.137724 | 7.939819 | 23.55481 | 1.57 | 0.5 | 0.01 | 0.34 | 0.01 | 0.11 | 38.85235
| 1350 | 10.43 | 0.1610738 | 12 | 12 | 0 | 0 | 0 | 0 | 1.932886 | 1.932886 | 0 | 0 | 0 | 0 | 0 | 1.932886 | 0 | 0.8389262 | 32.5 | 25 | 0 | 7.5 | 0 | 0 | 27.2651 | 20.97315 | 0 | 6.291946 | 0 | 20.97315 | 1.357809 | 37.50046 | 9.379989 | 0 | 1.357809 | 39.43334 | 9.379989 | 1.68 | 8.75 | 39.88 | 47.15 | 1.68 | 7.392191 | 0.4466567 | 37.77001 | 1.57 | 0.5 | 0.01 | 0.34 | 0.01 | 0.11 | 49.82886
Ch-9 кварц-пирофиллитовая порода | 1100 | 5.46 | 0.3113553 | 27 | 0 | 0 | 0 | 4 | 23 | 8.406593 | 0 | 0 | 0 | 1.245421 | 7.161172 | 0 | 5.14133 | 3.265264 | 0.6886447 | 34 | 0 | 0 | 0 | 11 | 23 | 23.41392 | 0 | 0 | 0 | 7.575092 | 15.83883 | 0 | 11.37141 | 12.04251 | 0 | 0 | 16.51274 | 15.30777 | 1.63 | 3.62 | 23.09 | 67.75 | 1.63 | 3.62 | 6.577258 | 52.44223 | 0.65 | 0.51 | 0 | 0.71 | 1.17 | 0 | 67.30949
| 1150 | 5.46 | 0.3113553 | 22.6 | 0 | 0 | 0 | 0 | 22.6 | 7.03663 | 0 | 0 | 0 | 0 | 7.03663 | 0 | 5.051915 | 1.984715 | 0.6886447 | 29.6 | 0 | 0 | 0 | 7 | 22.6 | 20.38388 | 0 | 0 | 0 | 4.820513 | 15.56337 | 0 | 11.17365 | 9.210235 | 0 | 0 | 16.22556 | 11.19495 | 1.63 | 3.62 | 23.09 | 67.75 | 1.63 | 3.62 | 6.864437 | 56.55505 | 0.65 | 0.51 | 0 | 0.71 | 1.17 | 0 | 71.70949
| 1200 | 5.46 | 0.3113553 | 22.2 | 0 | 0 | 0 | 0 | 22.2 | 6.912088 | 0 | 0 | 0 | 0 | 6.912088 | 0 | 4.962501 | 1.949587 | 0.6886447 | 26.2 | 0 | 0 | 0 | 4 | 22.2 | 18.04249 | 0 | 0 | 0 | 2.754579 | 15.28791 | 0 | 10.97588 | 7.066606 | 0 | 0 | 15.93839 | 9.016193 | 1.63 | 3.62 | 23.09 | 67.75 | 1.63 | 3.62 | 7.151615 | 58.73381 | 0.65 | 0.51 | 0 | 0.71 | 1.17 | 0 | 74.17542
| 1250 | 5.46 | 0.3113553 | 22 | 0 | 0 | 0 | 0 | 22 | 6.849817 | 0 | 0 | 0 | 0 | 6.849817 | 0 | 4.917794 | 1.932023 | 0.6886447 | 22 | 0 | 0 | 0 | 0 | 22 | 15.15018 | 0 | 0 | 0 | 0 | 15.15018 | 0 | 10.877 | 4.273181 | 0 | 0 | 15.7948 | 6.205204 | 1.63 | 3.62 | 23.09 | 67.75 | 1.63 | 3.62 | 7.295204 | 61.5448 | 0.65 | 0.51 | 0 | 0.71 | 1.17 | 0 | 77.13
| 1300 | 5.46 | 0.3113553 | 19 | 0 | 0 | 0 | 0 | 19 | 5.915751 | 0 | 0 | 0 | 0 | 5.915751 | 0 | 4.247185 | 1.668565 | 0.6886447 | 19 | 0 | 0 | 0 | 0 | 19 | 13.08425 | 0 | 0 | 0 | 0 | 13.08425 | 0 | 9.393775 | 3.690474 | 0 | 0 | 13.64096 | 5.35904 | 1.63 | 3.62 | 23.09 | 67.75 | 1.63 | 3.62 | 9.44904 | 62.39096 | 0.65 | 0.51 | 0 | 0.71 | 1.17 | 0 | 80.13
| 1350 | 5.46 | 0.3113553 | 17 | 0 | 0 | 0 | 0 | 17 | 5.29304 | 0 | 0 | 0 | 0 | 5.29304 | 0 | 3.800113 | 1.492927 | 0.6886447 | 17 | 0 | 0 | 0 | 0 | 17 | 11.70696 | 0 | 0 | 0 | 0 | 11.70696 | 0 | 8.404957 | 3.302003 | 0 | 0 | 12.20507 | 4.79493 | 1.63 | 3.62 | 23.09 | 67.75 | 1.63 | 3.62 | 10.88493 | 62.95507 | 0.65 | 0.51 | 0 | 0.71 | 1.17 | 0 | 82.13
|  | Содержание оксидов в соединениях | [5 empty] | Na2O | Al2O3 | SiO2 | K2O | [5 empty] | K3-K4
|  | A | [5 empty] | 0 | 100 | 0 | 0 |  |  |  |  | 1150 | 33.64094 | 3.221477 | 30.03356 | 33.10403
|  | NAS2 | [5 empty] | 21.8152956 | 35.888113 | 42.2965914 | 0 |  |  |  |  | 1200 | 33.55705 | 2.818792 | 28.52349 | 35.10067
|  | NAS6 | [5 empty] | 11.81808 | 19.44143 | 68.74049 | 0 |  |  |  |  | 1250 | 33.05369 | 2.577181 | 27.2651 | 37.10403 | [9 empty] | Кількість розплаву
|  | KAS6 | [5 empty] | 0 | 18.31627 | 64.76221 | 16.92152 | [5 empty] | Ch-9 | [11 empty] | 1100 | 12.43168 | 67.30949
|  | A3S2 | [5 empty] | 0 | 71.79453 | 28.20547 | 0 |  |  |  |  | 1150 | 22.6 | 4.820513 |  | 72.57949 | [8 empty] | 1150 | 33.10403 | 71.70949
|  | S | [5 empty] | 0 | 0 | 100 | 0 |  |  |  |  | 1200 | 22.2 | 2.754579 |  | 75.04542 | [8 empty] | 1200 | 35.10067 | 74.17542 | [7 empty] | Вміст оксидів в розплаві перерахований на 100 %
|  | КAS4 | [5 empty] | 0 | 23.35884 | 55.06106 | 21.5801 |  |  |  |  | 1250 | 22 | 0 |  | 78 | [8 empty] | 1250 | 37.10403 | 77.13 | [6 empty] | Матеріал |  | Т, оС | Вміст оксидів, мас. % | [9 empty] | Сума
[29 empty] | 1300 | 38.85235 | 80.13 | [9 empty] | Na2O | K2O | Al2O3 | SiO2 | TiO2 | Fe2O3 | MnO | MgO | CaO | P2O5 |  |  | активность расплава
[29 empty] | 1350 | 49.82886 | 82.13 | [6 empty] | K3-K4 плагиоклаз-серицитовая порода |  | 1100 | 13.23121 | 0.5746739 | 11.89233 | 53.87011 | 12.62903 | 4.021983 | 0.08043966 | 2.734949 | 0.08043966 | 0.8848363 | 100 |  | 0.1815167
[40 empty] | 1150 | 5.074911 | 6.853326 | 16.58614 | 63.81284 | 4.742625 | 1.51039 | 0.03020781 | 1.027065 | 0.03020781 | 0.3322859 | 100 |  | 0.1392568
|  | А | NAS2 | КАS6 | КАS4 | A3S2 | S | расплав | [31 empty] | 1200 | 4.786233 | 7.391884 | 17.9664 | 62.61915 | 4.472849 | 1.424474 | 0.02848948 | 0.9686424 | 0.02848948 | 0.3133843 | 100 |  | 0.1420495
| 1100 | 3.514631 | 0.16 | 38.21309 | 10.25168 | 35.42785 | 0 | 12.43275 | [31 empty] | 1250 | 4.52781 | 7.724667 | 19.4137 | 61.4882 | 4.231347 | 1.347563 | 0.02695125 | 0.9163426 | 0.02695125 | 0.2964638 | 100 |  | 0.1426998
| 1150 | 3.221477 | 0 | 0 | 30.03356 | 33.64094 | 0 | 33.10403 | [31 empty] | 1300 | 4.324063 | 8.076022 | 20.43588 | 60.62646 | 4.04094 | 1.286923 | 0.02573847 | 0.875108 | 0.02573847 | 0.2831232 | 100 |  | 0.1444068
| 1200 | 2.818792 | 0 | 0 | 28.52349 | 33.55705 | 0 | 35.10067 | [31 empty] | 1350 | 3.37154 | 14.83516 | 0.8963816 | 75.79947 | 3.150785 | 1.003435 | 0.02006869 | 0.6823355 | 0.02006869 | 0.2207556 | 100 |  | 0.2296432
| 1250 | 2.577181 | 0 | 0 | 27.2651 | 33.05369 | 0 | 37.10403 | [29 empty] | Ch-9 кварц-пирофиллитовая порода |  | 1100 | 2.42165 | 5.378142 | 9.771666 | 77.91209 | 0.9656885 | 0.7576941 | 0 | 1.054829 | 1.738239 | 0 | 100 |  | 0.1184789
| 1300 | 2.255034 | 0 | 0 | 26.00671 | 32.88591 | 0 | 38.85235 | [31 empty] | 1150 | 2.27306 | 5.048147 | 9.572564 | 78.8669 | 0.9064352 | 0.711203 | 0 | 0.9901061 | 1.631583 | 0 | 100 |  | 0.1104066
| 1350 | 22.90604 | 0 | 0 | 6.291946 | 20.97315 | 0 | 49.82886 | [31 empty] | 1200 | 2.197493 | 4.880323 | 9.641488 | 79.1823 | 0.8763011 | 0.6875593 | 0 | 0.9571904 | 1.577342 | 0 | 100 |  | 0.1063458
[40 empty] | 1250 | 2.113315 | 4.693375 | 9.458322 | 79.79359 | 0.842733 | 0.6612213 | 0 | 0.9205238 | 1.516919 | 0 | 100 |  | 0.1018571
|  | А | NAS2 | КАS6 | КАS4 | A3S2 | S | расплав | [31 empty] | 1300 | 2.034194 | 4.517659 | 11.79214 | 77.86217 | 0.8111818 | 0.6364657 | 0 | 0.8860602 | 1.460127 | 0 | 100 |  | 0.09767123
| 1100 | 0 | 0 | 0 | 0 | 23 | 8.820513 | 68.17949 | [31 empty] | 1350 | 1.984658 | 4.407646 | 13.25329 | 76.65295 | 0.7914282 | 0.6209668 | 0 | 0.8644831 | 1.424571 | 0 | 100 |  | 0.09506667
| 1150 | 0 | 0 | 0 | 0 | 22.6 | 4.820513 | 72.57949
| 1200 | 0 | 0 | 0 | 0 | 22.2 | 2.754579 | 75.04542
| 1250 | 0 | 0 | 0 | 0 | 22 | 0 | 78
| 1300 | 0 | 0 | 0 | 0 | 19 | 0 | 81
| 1350 | 0 | 0 | 0 | 0 | 17 | 0 | 83
Note on A5: otr62:расчет сделан в двух щелочных системах, но в расчете коэффициента учтен кальций

## Ч9 и серицит
Розрахунок хімічного складу розплавів порід , що утоврюються при заданих умовах термообробки
Назва матеріалу | Na2O-Al2O3-SiO2 | [17 empty] | К2O-Al2O3-SiO2 | [15 empty] | Сумарний вміст оксидів в твердій фазі,% |  |  |  | Вміст оксидів у складі породи, % |  |  |  | Вміст оксидів у складі розплаву, % | [10 empty] | SiO2 | Al2O3 | Na2O | K2O | TiO2 | Fe2O3 | MnO | MgO | CaO | P2O5 | Сума
[54 empty] | 80.03 | 15.04 | 0.2 | 0.2 | 0.38 | 0.05 | 0.05 | 0.1 | 0.12 | 0.09 | 96.26
| Темпе-ратура, оС | Сума R2O | Коефіцієнт Na2O/R2O | Кількість твердої фази по діаграмі, % | Склад твердої фази, % |  |  |  |  | Кількість твердої фази з урахуванням коефіцієнту,% | Склад твердої фази з урахуванням коефіцієнту, % |  |  |  |  | Вміст оксидів в твердій фазі, % |  |  | Коефіцієнт К2O/R2O | Кількість твердої фази по діаграмі, % | Склад твердої фази, % |  |  |  |  | Кількість твердої фази з урахуванням коефіцієнту,% |  | Склад твердої фази з урахуванням коефіцієнту, % |  |  |  | Вміст оксидів в твердій фазі, % | [21 empty] | 83.13941 | 15.62435 | 0.2077706 | 0.2077706 | 0.3947642 | 0.05194266 | 0.05194266 | 0.1038853 | 0.1246624 | 0.09349678 | 100
[5 empty] | А | NAS2 | NАS6 | S | A3S2 |  | А | NAS2 | NАS6 | S | A3S2 | Na2O | Al2O3 | SiO2 |  |  | А | КАS6 | КАS4 | S | A3S2 |  | А | КАS6 | КАS4 | S | A3S2 | К 2O | Al2O3 | SiO2 | Na2O | K2O | Al2O3 | SiO2 | Na2O | K2O | Al2O3 | SiO2 | Na2O | K2O | Al2O3 | SiO2 | TiO2 | Fe2O3 | MnO | MgO | CaO | P2O5 | Сума
K3-K4 плагиоклаз-серицитовая порода | 1100 | 10.43 | 0.1610738 | 22.82 | 21.82 | 1 | 0 | 0 | 0 | 3.675705 | 3.514631 | 0.1610738 | 0 | 0 | 6.383782e-16 | 0.03513873 | 3.572437 | 0.06812874 | 0.8389262 | 100 | 0 | 45.55 | 12.22 | 0 | 42.23 | 83.89262 | 0 | 38.21309 | 10.25168 | 0 | 35.42785 | 8.678558 | 34.82915 | 40.38491 | 0.03513873 | 8.678558 | 38.40158 | 40.45304 | 1.68 | 8.75 | 39.88 | 47.15 | 1.644861 | 0.0714416 | 1.478417 | 6.696958 | 1.57 | 0.5 | 0.01 | 0.34 | 0.01 | 0.11 | 12.43168
| 1150 | 10.43 | 0.1610738 | 20 | 20 | 0 | 0 | 0 | 0 | 3.221477 | 3.221477 | 0 | 0 | 0 | 0 | 0 | 3.221477 | 0 | 0.8389262 | 75.9 | 0 | 0 | 35.8 | 0 | 40.1 | 63.6745 | 0 | 0 | 30.03356 | 0 | 33.64094 | 6.481273 | 31.16784 | 26.02538 | 0 | 6.481273 | 34.38932 | 26.02538 | 1.68 | 8.75 | 39.88 | 47.15 | 1.68 | 2.268727 | 5.490679 | 21.12462 | 1.57 | 0.5 | 0.01 | 0.34 | 0.01 | 0.11 | 33.10403
| 1200 | 10.43 | 0.1610738 | 17.5 | 17.5 | 0 | 0 | 0 | 0 | 2.818792 | 2.818792 | 0 | 0 | 0 | 0 | 0 | 2.818792 | 0 | 0.8389262 | 74 | 0 | 0 | 34 | 0 | 40 | 62.08054 | 0 | 0 | 28.52349 | 0 | 33.55705 | 6.155399 | 30.75488 | 25.17026 | 0 | 6.155399 | 33.57367 | 25.17026 | 1.68 | 8.75 | 39.88 | 47.15 | 1.68 | 2.594601 | 6.306328 | 21.97974 | 1.57 | 0.5 | 0.01 | 0.34 | 0.01 | 0.11 | 35.10067
| 1250 | 10.43 | 0.1610738 | 16 | 16 | 0 | 0 | 0 | 0 | 2.577181 | 2.577181 | 0 | 0 | 0 | 0 | 0 | 2.577181 | 0 | 0.8389262 | 71.9 | 0 | 0 | 32.5 | 0 | 39.4 | 60.31879 | 0 | 0 | 27.2651 | 0 | 33.05369 | 5.883837 | 30.09955 | 24.3354 | 0 | 5.883837 | 32.67673 | 24.3354 | 1.68 | 8.75 | 39.88 | 47.15 | 1.68 | 2.866163 | 7.203266 | 22.8146 | 1.57 | 0.5 | 0.01 | 0.34 | 0.01 | 0.11 | 37.10403
| 1300 | 10.43 | 0.1610738 | 14 | 14 | 0 | 0 | 0 | 0 | 2.255034 | 2.255034 | 0 | 0 | 0 | 0 | 0 | 2.255034 | 0 | 0.8389262 | 70.2 | 0 | 0 | 31 | 0 | 39.2 | 58.89262 | 0 | 0 | 26.00671 | 0 | 32.88591 | 5.612276 | 29.68515 | 23.59519 | 0 | 5.612276 | 31.94018 | 23.59519 | 1.68 | 8.75 | 39.88 | 47.15 | 1.68 | 3.137724 | 7.939819 | 23.55481 | 1.57 | 0.5 | 0.01 | 0.34 | 0.01 | 0.11 | 38.85235
| 1350 | 10.43 | 0.1610738 | 12 | 12 | 0 | 0 | 0 | 0 | 1.932886 | 1.932886 | 0 | 0 | 0 | 0 | 0 | 1.932886 | 0 | 0.8389262 | 32.5 | 25 | 0 | 7.5 | 0 | 0 | 27.2651 | 20.97315 | 0 | 6.291946 | 0 | 20.97315 | 1.357809 | 37.50046 | 9.379989 | 0 | 1.357809 | 39.43334 | 9.379989 | 1.68 | 8.75 | 39.88 | 47.15 | 1.68 | 7.392191 | 0.4466567 | 37.77001 | 1.57 | 0.5 | 0.01 | 0.34 | 0.01 | 0.11 | 49.82886
Ch-9 кварц-пирофиллитовая порода | 1100 | 0.42 | 0.5 | 88 | 0 | 0 | 0 | 68 | 20 | 44 | 0 | 0 | 0 | 34 | 10 | 0 | 7.179453 | 36.82055 | 0.5 | 86 | 0 | 0 | 0 | 66 | 20 | 43 | 0 | 0 | 0 | 33 | 10 | 0 | 7.179453 | 35.82055 | 0 | 0 | 14.35891 | 72.64109 | 0.21 | 0.21 | 15.62 | 83.14 | 0.21 | 0.21 | 1.261094 | 10.49891 | 0.39 | 0.05 | 0.05 | 0.1 | 0.12 | 0.09 | 12.98
| 1150 | 0.42 | 0.5 | 83 | 0 | 0 | 0 | 63 | 20 | 41.5 | 0 | 0 | 0 | 31.5 | 10 | 0 | 7.179453 | 34.32055 | 0.5 | 82 | 0 | 0 | 0 | 62 | 20 | 41 | 0 | 0 | 0 | 31 | 10 | 0 | 7.179453 | 33.82055 | 0 | 0 | 14.35891 | 68.14109 | 0.21 | 0.21 | 15.62 | 83.14 | 0.21 | 0.21 | 1.261094 | 14.99891 | 0.39 | 0.05 | 0.05 | 0.1 | 0.12 | 0.09 | 17.48
| 1200 | 0.42 | 0.5 | 77 | 0 | 0 | 0 | 57 | 20 | 38.5 | 0 | 0 | 0 | 28.5 | 10 | 0 | 7.179453 | 31.32055 | 0.5 | 76.5 | 0 | 0 | 0 | 57 | 19.5 | 38.25 | 0 | 0 | 0 | 28.5 | 9.75 | 0 | 6.999967 | 31.25003 | 0 | 0 | 14.17942 | 62.57058 | 0.21 | 0.21 | 15.62 | 83.14 | 0.21 | 0.21 | 1.440581 | 20.56942 | 0.39 | 0.05 | 0.05 | 0.1 | 0.12 | 0.09 | 23.23
| 1250 | 0.42 | 0.5 | 71 | 0 | 0 | 0 | 51 | 20 | 35.5 | 0 | 0 | 0 | 25.5 | 10 | 0 | 7.179453 | 28.32055 | 0.5 | 71 | 0 | 0 | 0 | 52 | 19 | 35.5 | 0 | 0 | 0 | 26 | 9.5 | 0 | 6.82048 | 28.67952 | 0 | 0 | 13.99993 | 57.00007 | 0.21 | 0.21 | 15.62 | 83.14 | 0.21 | 0.21 | 1.620067 | 26.13993 | 0.39 | 0.05 | 0.05 | 0.1 | 0.12 | 0.09 | 28.98
| 1300 | 0.42 | 0.5 | 64 | 0 | 0 | 0 | 44.5 | 19.5 | 32 | 0 | 0 | 0 | 22.25 | 9.75 | 0 | 6.999967 | 25.00003 | 0.5 | 66 | 0 | 0 | 0 | 47 | 19 | 33 | 0 | 0 | 0 | 23.5 | 9.5 | 0 | 6.82048 | 26.17952 | 0 | 0 | 13.82045 | 51.17955 | 0.21 | 0.21 | 15.62 | 83.14 | 0.21 | 0.21 | 1.799553 | 31.96045 | 0.39 | 0.05 | 0.05 | 0.1 | 0.12 | 0.09 | 34.98
| 1350 | 0.42 | 0.5 | 56.5 | 0 | 0 | 0 | 37 | 19.5 | 28.25 | 0 | 0 | 0 | 18.5 | 9.75 | 0 | 6.999967 | 21.25003 | 0.5 | 59 | 0 | 0 | 0 | 40 | 19 | 29.5 | 0 | 0 | 0 | 20 | 9.5 | 0 | 6.82048 | 22.67952 | 0 | 0 | 13.82045 | 43.92955 | 0.21 | 0.21 | 15.62 | 83.14 | 0.21 | 0.21 | 1.799553 | 39.21045 | 0.39 | 0.05 | 0.05 | 0.1 | 0.12 | 0.09 | 42.23
|  | Содержание оксидов в соединениях | [5 empty] | Na2O | Al2O3 | SiO2 | K2O | [5 empty] | K3-K4
|  | A | [5 empty] | 0 | 100 | 0 | 0 |  |  |  |  | 1150 | 33.64094 | 3.221477 | 30.03356 | 33.10403
|  | NAS2 | [5 empty] | 21.8152956 | 35.888113 | 42.2965914 | 0 |  |  |  |  | 1200 | 33.55705 | 2.818792 | 28.52349 | 35.10067
|  | NAS6 | [5 empty] | 11.81808 | 19.44143 | 68.74049 | 0 |  |  |  |  | 1250 | 33.05369 | 2.577181 | 27.2651 | 37.10403 | [9 empty] | Кількість розплаву
|  | KAS6 | [5 empty] | 0 | 18.31627 | 64.76221 | 16.92152 | [5 empty] | Ch-9 | [11 empty] | 1100 | 12.43168 | 12.98
|  | A3S2 | [5 empty] | 0 | 71.79453 | 28.20547 | 0 |  |  |  |  | 1150 | 20 | 62.5 |  | 17.5 | [8 empty] | 1150 | 33.10403 | 17.48
|  | S | [5 empty] | 0 | 0 | 100 | 0 |  |  |  |  | 1200 | 19.75 | 57 |  | 23.25 | [8 empty] | 1200 | 35.10067 | 23.23 | [7 empty] | Вміст оксидів в розплаві перерахований на 100 %
|  | КAS4 | [5 empty] | 0 | 23.35884 | 55.06106 | 21.5801 |  |  |  |  | 1250 | 19.5 | 51.5 |  | 29 | [8 empty] | 1250 | 37.10403 | 28.98 | [6 empty] | Матеріал |  | Т, оС | Вміст оксидів, мас. % | [9 empty] | Сума
[29 empty] | 1300 | 38.85235 | 34.98 | [9 empty] | Na2O | K2O | Al2O3 | SiO2 | TiO2 | Fe2O3 | MnO | MgO | CaO | P2O5 |  |  | активность расплава
[29 empty] | 1350 | 49.82886 | 42.23 | [6 empty] | K3-K4 плагиоклаз-серицитовая порода |  | 1100 | 13.23121 | 0.5746739 | 11.89233 | 53.87011 | 12.62903 | 4.021983 | 0.08043966 | 2.734949 | 0.08043966 | 0.8848363 | 100 |  | 0.1815167
[40 empty] | 1150 | 5.074911 | 6.853326 | 16.58614 | 63.81284 | 4.742625 | 1.51039 | 0.03020781 | 1.027065 | 0.03020781 | 0.3322859 | 100 |  | 0.1392568
|  | А | NAS2 | КАS6 | КАS4 | A3S2 | S | расплав | [31 empty] | 1200 | 4.786233 | 7.391884 | 17.9664 | 62.61915 | 4.472849 | 1.424474 | 0.02848948 | 0.9686424 | 0.02848948 | 0.3133843 | 100 |  | 0.1420495
| 1100 | 3.514631 | 0.16 | 38.21309 | 10.25168 | 35.42785 | 0 | 12.43275 | [31 empty] | 1250 | 4.52781 | 7.724667 | 19.4137 | 61.4882 | 4.231347 | 1.347563 | 0.02695125 | 0.9163426 | 0.02695125 | 0.2964638 | 100 |  | 0.1426998
| 1150 | 3.221477 | 0 | 0 | 30.03356 | 33.64094 | 0 | 33.10403 | [31 empty] | 1300 | 4.324063 | 8.076022 | 20.43588 | 60.62646 | 4.04094 | 1.286923 | 0.02573847 | 0.875108 | 0.02573847 | 0.2831232 | 100 |  | 0.1444068
| 1200 | 2.818792 | 0 | 0 | 28.52349 | 33.55705 | 0 | 35.10067 | [31 empty] | 1350 | 3.37154 | 14.83516 | 0.8963816 | 75.79947 | 3.150785 | 1.003435 | 0.02006869 | 0.6823355 | 0.02006869 | 0.2207556 | 100 |  | 0.2296432
| 1250 | 2.577181 | 0 | 0 | 27.2651 | 33.05369 | 0 | 37.10403 | [29 empty] | Ch-9 кварц-пирофиллитовая порода |  | 1100 | 1.617874 | 1.617874 | 9.715672 | 80.88525 | 3.004622 | 0.385208 | 0.385208 | 0.770416 | 0.9244992 | 0.6933744 | 100 |  | 0.05614321
| 1300 | 2.255034 | 0 | 0 | 26.00671 | 32.88591 | 0 | 38.85235 | [31 empty] | 1150 | 1.201373 | 1.201373 | 7.214498 | 85.8061 | 2.231121 | 0.2860412 | 0.2860412 | 0.5720824 | 0.6864989 | 0.5148741 | 100 |  | 0.04109589
| 1350 | 22.90604 | 0 | 0 | 6.291946 | 20.97315 | 0 | 49.82886 | [31 empty] | 1200 | 0.9040034 | 0.9040034 | 6.20138 | 88.54679 | 1.678864 | 0.2152389 | 0.2152389 | 0.4304778 | 0.5165734 | 0.38743 | 100 |  | 0.03061224
[40 empty] | 1250 | 0.7246377 | 0.7246377 | 5.590293 | 90.19991 | 1.345756 | 0.1725328 | 0.1725328 | 0.3450656 | 0.4140787 | 0.310559 | 100 |  | 0.02439024
|  | А | NAS2 | КАS6 | КАS4 | A3S2 | S | расплав | [31 empty] | 1300 | 0.6003431 | 0.6003431 | 5.14452 | 91.36777 | 1.114923 | 0.1429388 | 0.1429388 | 0.2858776 | 0.3430532 | 0.2572899 | 100 |  | 0.02012248
| 1100 | 0 | 0 | 0 | 0 | 20 | 67 | 13 | [31 empty] | 1350 | 0.4972768 | 0.4972768 | 4.261315 | 92.84974 | 0.9235141 | 0.1183992 | 0.1183992 | 0.2367985 | 0.2841582 | 0.2131186 | 100 |  | 0.0166105
| 1150 | 0 | 0 | 0 | 0 | 20 | 62.5 | 17.5
| 1200 | 0 | 0 | 0 | 0 | 19.75 | 57 | 23.25
| 1250 | 0 | 0 | 0 | 0 | 19.5 | 51.5 | 29
| 1300 | 0 | 0 | 0 | 0 | 19.25 | 45.75 | 35
| 1350 | 0 | 0 | 0 | 0 | 19.25 | 38.5 | 42.25
Note on A5: otr62:расчет сделан в двух щелочных системах, но в расчете коэффициента учтен кальций

## свойства расплава
Матеріал | Т, оС | ТКЛР α·107 | Логарифм в’язкості, lg n | В’язкість, n | Поверхневий натяг, σ·103 | Активність розплаву, Какт
ПШМ | 1100 | 65.69975 | 3.826433 | 67055.33 | 277.0256 | #REF!
| 1150 | 66.49712 | 3.630612 | 42718.08 | 277.0379 | #REF!
| 1200 | 67.48356 | 3.424174 | 26556.72 | 278.8468 | #REF!
КПШМ | 1100 | 64.0244 | 3.875292 | 75039.82 | 274.9188 | #REF!
| 1150 | 63.98489 | 3.649448 | 44611.58 | 276.9002 | #REF!
| 1200 | 63.94073 | 3.432304 | 27058.54 | 278.9139 | #REF!
Відход (пил) | 1100 | 56.93397 | 3.929765 | 85067.84 | 276.1244 | #REF!
| 1150 | 56.75472 | 3.706458 | 50869.51 | 278.3744 | #REF!
| 1200 | 56.56652 | 3.495703 | 31311.47 | 280.6643 | #REF!
Пегматит незбагачений | 1100 | 55.15895 | 3.956876 | 90547.33 | 275.0945 | #REF!
| 1150 | 55.11054 | 3.728266 | 53489.16 | 277.0897 | #REF!
| 1200 | 54.91255 | 3.518027 | 32963.02 | 279.4482 | #REF!
Кварцовий пісок | 1100 | 52.47154 | 3.956198 | 90406.23 | 277.3571 | #REF!
| 1150 | 50.61156 | 3.755792 | 56989.16 | 278.1374 | #REF!
| 1200 | 48.74593 | 3.56913 | 37079.21 | 279.0732 | #REF!

## еще
| Т полного плавления |  | Т начала образ. Расплава |  | Т полного плавления | Т начала образ. Расплава
| К | Na | К | Na |  |  | коэф. K | коэф. Na
К3-К4 | 1750 | 1652 | 1148 | 1063 | 1734.32 | 1134.4 | 0.84 | 0.16
Сh-9 | 1642 | 1606 | 985 | 1063 | 1624 | 1024 | 0.5 | 0.5
[5 empty] | Температура повного плавління | Температура початку утворення розплаву

## конноды
Соединение | A | K | Na | S
A3S2 | 0.59034 | 0 | 0 | 0.40966
A | 1 | 0 | 0 | 0
NAS6 | 0.12349 | 0 | 0.10522 | 0.77128
KAS6 | 0.11501 | 0.16666 | 0 | 0.71832
S | 0 | 0 | 0 | 1
Тетраэдр A3S2-A-NAS6-KAS6 |  |  |  | Тетраэдр A3S2-NAS6-KAS6-S
A3S2-A | 0.1678213156 |  |  | A3S2-NAS6 | 0.1798945977
A-NAS6 | 0.6871069335 |  |  | NAS6-KAS6 | 0.020861738
NAS6-KAS6 | 0.020861738 |  |  | KAS6-S | 0.0601732391
KAS6-A3S2 | 0.1744925801 |  |  | S-A3S2 | 0.3485013156

## диаграммка
Розрахунок хімічного складу розплавів порід , що утоврюються при заданих умовах термообробки
Назва матеріалу | Na2O-Al2O3-SiO2 | [13 empty] | К2O-Al2O3-SiO2 | [13 empty] | Сумарний вміст оксидів в твердій фазі,% |  |  |  | Вміст оксидів у складі породи, % |  |  |  | Вміст оксидів у складі розплаву, %
| Темпе-ратура, оС | Сума R2O | Коефіцієнт Na2O/R2O | Кількість твердої фази по діаграмі, % | Склад твердої фази, % |  |  | Кількість твердої фази з урахуванням коефіцієнту,% | Склад твердої фази з урахуванням коефіцієнту, % |  |  | Вміст оксидів в твердій фазі, % |  |  | Коефіцієнт К2O/R2O | Кількість твердої фази по діаграмі, % | Склад твердої фази, % |  |  |  | Кількість твердої фази з урахуванням коефіцієнту,% | Склад твердої фази з урахуванням коефіцієнту, % |  |  |  | Вміст оксидів в твердій фазі, %
[5 empty] | NaАS6 | S | A3S2 |  | NaАS6 | S | A3S2 | Na2O | Al2O3 | SiO2 |  |  | КАS4 | КАS6 | S | A3S2 |  | КАS4 | КАS6 | S | A3S2 | К 2O | Al2O3 | SiO2 | Na2O | K2O | Al2O3 | SiO2 | Na2O | K2O | Al2O3 | SiO2 | Na2O | K2O | Al2O3 | SiO2 | TiO2 | Fe2O3 | MnO | MgO | CaO | P2O5 | Сума
ПМШ | 1100 | 12.42 | 0.32 | 0 | 0 | 0 | 0 | 0 | 0 | 0 | 0 | 0 | 0 | 0 | 0.68 | 33 | 0 | 27 | 0 | 6 | 22.44 | 0 | 18.36 | 0 | 4.08 | 3.106791 | 6.292085 | 13.04112 | 0 | 3.106791 | 6.292085 | 13.04112 | 3.95 | 8.26 | 18.13 | 67.99 | 3.95 | 5.153209 | 11.83792 | 54.94888 | 0.04 | 0.1 | 0.01 | 0.21 | 0.64 | 0.15 | 77.04
| 1150 | 12.42 | 0.32 | 0 | 0 | 0 | 0 | 0 | 0 | 0 | 0 | 0 | 0 | 0 | 0.68 | 14 | 8.5 | 0 | 0 | 5.5 | 9.52 | 5.78 | 0 | 0 | 3.74 | 1.24733 | 4.035256 | 4.237414 | 0 | 1.24733 | 4.035256 | 4.237414 | 3.95 | 8.26 | 18.13 | 67.99 | 3.95 | 7.01267 | 14.09474 | 63.75259 | 0.04 | 0.1 | 0.01 | 0.21 | 0.64 | 0.15 | 89.96
| 1200 | 12.42 | 0.32 | 0 | 0 | 0 | 0 | 0 | 0 | 0 | 0 | 0 | 0 | 0 | 0.68 | 6.7 | 2 | 0 | 0 | 4.7 | 4.556 | 1.36 | 0 | 0 | 3.196 | 0.2934894 | 2.612233 | 1.650277 | 0 | 0.2934894 | 2.612233 | 1.650277 | 3.95 | 8.26 | 18.13 | 67.99 | 3.95 | 7.966511 | 15.51777 | 66.33972 | 0.04 | 0.1 | 0.01 | 0.21 | 0.64 | 0.15 | 94.924
КПМШ | 1100 | 11.09 | 0.38 | 0 | 0 | 0 | 0 | 0 | 0 | 0 | 0 | 0 | 0 | 0 | 0.62 | 7.4 | 0 | 0.9 | 0 | 6.5 | 4.588 | 0 | 0.558 | 0 | 4.03 | 0.09442209 | 2.995524 | 1.498054 | 0 | 0.09442209 | 2.995524 | 1.498054 | 4.11 | 6.79 | 16.87 | 70.56 | 4.11 | 6.695578 | 13.87448 | 69.06195 | 0.04 | 0.13 | 0.01 | 0.21 | 0.73 | 0.13 | 94.992
| 1150 | 11.09 | 0.38 | 0 | 0 | 0 | 0 | 0 | 0 | 0 | 0 | 0 | 0 | 0 | 0.62 | 6.2 | 0 | 0 | 0 | 6.2 | 3.844 | 0 | 0 | 0 | 3.844 | 0 | 2.759782 | 1.084218 | 0 | 0 | 2.759782 | 1.084218 | 4.11 | 6.79 | 16.87 | 70.56 | 4.11 | 6.79 | 14.11022 | 69.47578 | 0.04 | 0.13 | 0.01 | 0.21 | 0.73 | 0.13 | 95.736
| 1200 | 11.09 | 0.38 | 0 | 0 | 0 | 0 | 0 | 0 | 0 | 0 | 0 | 0 | 0 | 0.62 | 6 | 0 | 0 | 0 | 6 | 3.72 | 0 | 0 | 0 | 3.72 | 0 | 2.670756 | 1.049244 | 0 | 0 | 2.670756 | 1.049244 | 4.11 | 6.79 | 16.87 | 70.56 | 4.11 | 6.79 | 14.19924 | 69.51076 | 0.04 | 0.13 | 0.01 | 0.21 | 0.73 | 0.13 | 95.86
Відходи (пил) | 1100 | 9.09 | 0.5 | 0 | 0 | 0 | 0 | 0 | 0 | 0 | 0 | 0 | 0 | 0 | 0.5 | 4.7 | 0 | 0 | 0 | 4.7 | 2.35 | 0 | 0 | 0 | 2.35 | 0 | 1.687171 | 0.6628286 | 0 | 0 | 1.687171 | 0.6628286 | 4.47 | 4.4 | 14.26 | 74.5 | 4.47 | 4.4 | 12.57283 | 73.83717 | 0.08 | 0.74 | 0.03 | 0.25 | 0.45 | 0.07 | 96.9
| 1150 | 9.09 | 0.5 | 0 | 0 | 0 | 0 | 0 | 0 | 0 | 0 | 0 | 0 | 0 | 0.5 | 3.9 | 0 | 0 | 0 | 3.9 | 1.95 | 0 | 0 | 0 | 1.95 | 0 | 1.399993 | 0.5500067 | 0 | 0 | 1.399993 | 0.5500067 | 4.47 | 4.4 | 14.26 | 74.5 | 4.47 | 4.4 | 12.86001 | 73.94999 | 0.08 | 0.74 | 0.03 | 0.25 | 0.45 | 0.07 | 97.3
| 1200 | 9.09 | 0.5 | 0 | 0 | 0 | 0 | 0 | 0 | 0 | 0 | 0 | 0 | 0 | 0.5 | 3 | 0 | 0 | 0 | 3 | 1.5 | 0 | 0 | 0 | 1.5 | 0 | 1.076918 | 0.4230821 | 0 | 0 | 1.076918 | 0.4230821 | 4.47 | 4.4 | 14.26 | 74.5 | 4.47 | 4.4 | 13.18308 | 74.07692 | 0.08 | 0.74 | 0.03 | 0.25 | 0.45 | 0.07 | 97.75
Пегматит незбагачений | 1100 | 8.55 | 0.43 | 0 | 0 | 0 | 0 | 0 | 0 | 0 | 0 | 0 | 0 | 0 | 0.57 | 3.1 | 0 | 0 | 0 | 3.1 | 1.767 | 0 | 0 | 0 | 1.767 | 0 | 1.268609 | 0.4983907 | 0 | 0 | 1.268609 | 0.4983907 | 3.61 | 4.73 | 13.25 | 75.92 | 3.61 | 4.73 | 11.98139 | 75.42161 | 0.04 | 1.11 | 0.01 | 0.19 | 0.65 | 0.11 | 97.853
| 1150 | 8.55 | 0.43 | 0 | 0 | 0 | 0 | 0 | 0 | 0 | 0 | 0 | 0 | 0 | 0.57 | 2.9 | 0 | 0 | 0 | 2.9 | 1.653 | 0 | 0 | 0 | 1.653 | 0 | 1.186764 | 0.4662364 | 0 | 0 | 1.186764 | 0.4662364 | 3.61 | 4.73 | 13.25 | 75.92 | 3.61 | 4.73 | 12.06324 | 75.45376 | 0.04 | 1.11 | 0.01 | 0.19 | 0.65 | 0.11 | 97.967
| 1200 | 8.55 | 0.43 | 0 | 0 | 0 | 0 | 0 | 0 | 0 | 0 | 0 | 0 | 0 | 0.57 | 2 | 0 | 0 | 0 | 2 | 1.14 | 0 | 0 | 0 | 1.14 | 0 | 0.8184576 | 0.3215424 | 0 | 0 | 0.8184576 | 0.3215424 | 3.61 | 4.73 | 13.25 | 75.92 | 3.61 | 4.73 | 12.43154 | 75.59846 | 0.04 | 1.11 | 0.01 | 0.19 | 0.65 | 0.11 | 98.48
Кварцовий продукт | 1100 | 5.55 | 0.6 | 25.2 | 0 | 25.2 | 0 | 15.12 | 0 | 15.12 | 0 | 0 | 0 | 15.12 | 0.4 | 30.4 | 0 | 0 | 27 | 3.4 | 12.16 | 0 | 0 | 10.8 | 1.36 | 0 | 0.9764056 | 11.18359 | 0 | 0 | 0.9764056 | 26.30359 | 3.26 | 2.21 | 9.59 | 83.44 | 3.26 | 2.21 | 8.613594 | 57.13641 | 0.08 | 0.11 | 0.01 | 0.17 | 0.7 | 0.07 | 72.36
| 1150 | 5.55 | 0.6 | 19.5 | 0 | 19.5 | 0 | 11.7 | 0 | 11.7 | 0 | 0 | 0 | 11.7 | 0.4 | 24 | 0 | 0 | 21 | 3 | 9.6 | 0 | 0 | 8.4 | 1.2 | 0 | 0.8615343 | 8.738466 | 0 | 0 | 0.8615343 | 20.43847 | 3.26 | 2.21 | 9.59 | 83.44 | 3.26 | 2.21 | 8.728466 | 63.00153 | 0.08 | 0.11 | 0.01 | 0.17 | 0.7 | 0.07 | 78.34
| 1200 | 5.55 | 0.6 | 13 | 0 | 13 | 0 | 7.8 | 0 | 7.8 | 0 | 0 | 0 | 7.8 | 0.4 | 16.4 | 0 | 0 | 14.2 | 2.2 | 6.56 | 0 | 0 | 5.68 | 0.88 | 0 | 0.6317919 | 5.928208 | 0 | 0 | 0.6317919 | 13.72821 | 3.26 | 2.21 | 9.59 | 83.44 | 3.26 | 2.21 | 8.958208 | 69.71179 | 0.08 | 0.11 | 0.01 | 0.17 | 0.7 | 0.07 | 85.28
|  | Содержание оксидов в соединениях |  |  |  | Na2O | Al2O3 | SiO2 | K2O
|  | NaAS6 |  |  |  | 11.81808 | 19.44143 | 68.74049 | 0
|  | KAS6 |  |  |  | 0 | 18.31627 | 64.76221 | 16.92152
|  | A3S2 |  |  |  | 0 | 71.79453 | 28.20547 | 0 | [14 empty] | Кількість розплаву
|  | S |  |  |  | 0 | 0 | 100 | 0 | [12 empty] | ПМШ | 1100 | 77.56 | [8 empty] | Вміст оксидів в розплаві перерахований на 100 %
|  | КAS4 |  |  |  | 0 | 23.35884 | 55.06106 | 21.5801 | [13 empty] | 1150 | 90.48 | [7 empty] | Матеріал |  | Т, оС | Вміст оксидів, мас. % | [9 empty] | Сума
[23 empty] | 1200 | 95.444 | [10 empty] | Na2O | K2O | Al2O3 | SiO2 | TiO2 | Fe2O3 | MnO | MgO | CaO | P2O5
[22 empty] | КПМШ | 1100 | 95.412 | [7 empty] | ПШМ |  | 1100 | 5.127207 | 6.689004 | 15.36593 | 71.32512 | 0.05192108 | 0.1298027 | 0.01298027 | 0.2725857 | 0.8307373 | 0.194704 | 100
[23 empty] | 1150 | 96.156 | [9 empty] | 1150 | 4.39084 | 7.79532 | 15.66779 | 70.8677 | 0.04446421 | 0.1111605 | 0.01111605 | 0.2334371 | 0.7114273 | 0.1667408 | 100
[23 empty] | 1200 | 96.28 | [9 empty] | 1200 | 4.161224 | 8.392515 | 16.34757 | 69.8872 | 0.04213897 | 0.1053474 | 0.01053474 | 0.2212296 | 0.6742236 | 0.1580212 | 100
[22 empty] | Відходи (пил) | 1100 | 97.65 | [7 empty] | КПШМ |  | 1100 | 4.32668 | 7.04857 | 14.60594 | 72.70291 | 0.04210881 | 0.1368536 | 0.0105272 | 0.2210712 | 0.7684858 | 0.1368536 | 100
[23 empty] | 1150 | 98.05 | [9 empty] | 1150 | 4.293056 | 7.092421 | 14.73868 | 72.57017 | 0.04178157 | 0.1357901 | 0.01044539 | 0.2193532 | 0.7625136 | 0.1357901 | 100
[23 empty] | 1200 | 98.5 | [9 empty] | 1200 | 4.287503 | 7.083246 | 14.81248 | 72.51279 | 0.04172752 | 0.1356144 | 0.01043188 | 0.2190695 | 0.7615272 | 0.1356144 | 100
[22 empty] | Пегматит незбагачений | 1100 | 98.233 | [7 empty] | Відход (пил) |  | 1100 | 4.613003 | 4.540764 | 12.97506 | 76.19935 | 0.08255934 | 0.7636739 | 0.03095975 | 0.2579979 | 0.4643963 | 0.07223942 | 100
[23 empty] | 1150 | 98.347 | [9 empty] | 1150 | 4.594039 | 4.522097 | 13.21686 | 76.00205 | 0.08221994 | 0.7605344 | 0.03083248 | 0.2569373 | 0.4624872 | 0.07194245 | 100
[23 empty] | 1200 | 98.86 | [9 empty] | 1200 | 4.57289 | 4.501279 | 13.48653 | 75.78201 | 0.08184143 | 0.7570332 | 0.03069054 | 0.2557545 | 0.4603581 | 0.07161125 | 100
[22 empty] | Кварцовий продукт | 1100 | 72.72 | [7 empty] | Пегматит незбагачений |  | 1100 | 3.689207 | 4.833781 | 12.24428 | 77.07644 | 0.04087764 | 1.134355 | 0.01021941 | 0.1941688 | 0.6642617 | 0.1124135 | 100
[23 empty] | 1150 | 78.7 | [9 empty] | 1150 | 3.684914 | 4.828156 | 12.31357 | 77.01957 | 0.04083008 | 1.133035 | 0.01020752 | 0.1939429 | 0.6634887 | 0.1122827 | 100
[23 empty] | 1200 | 85.64 | [9 empty] | 1200 | 3.665719 | 4.803006 | 12.62342 | 76.76529 | 0.04061738 | 1.127132 | 0.01015435 | 0.1929326 | 0.6600325 | 0.1116978 | 100
[32 empty] | Кварцовий пісок |  | 1100 | 4.505252 | 3.054174 | 11.90381 | 78.96131 | 0.1105583 | 0.1520177 | 0.01381979 | 0.2349364 | 0.9673853 | 0.09673853 | 100
[34 empty] | 1150 | 4.161348 | 2.821037 | 11.14177 | 80.42065 | 0.102119 | 0.1404136 | 0.01276487 | 0.2170028 | 0.893541 | 0.0893541 | 100
[34 empty] | 1200 | 3.822702 | 2.591463 | 10.50447 | 81.7446 | 0.09380863 | 0.1289869 | 0.01172608 | 0.1993433 | 0.8208255 | 0.08208255 | 100
Note on A5: otr62:расчет сделан в двух щелочных системах, но в расчете коэффициента учтен кальций